## 不合格
附件1： 抽检不合格信息
序号 | 报告编号 | 受检单位名称 | 受检单位详细地址 | 样品名称 | 文字商标 | 型号规格等级 | 标称生产单位名称 | 标称生产单位地址 | 批号 | 不合格项目｜标准要求｜检验结果 | 食品分类 | 检测机构 | 备注
1 | SC10103191116687JD1 | 深圳市乐优鲜超市有限公司 | 深圳市大鹏新区葵涌街道葵涌社区葵新北路17、19、21、23号101 | 美厨全钢柄油漏14CM MCCU473 | / | / | 广州美厨智能家居科技股份有限公司 | 广州市番禺区石北工业路巨大创意产业园 | / | 铬(Cr)¦ ≤2.0(mg/kg) ¦ 524(mg/kg) | 食品接触用金属材料及制品 | 深圳市计量质量检测研究院 | 主体材质:奥氏体型不锈钢(食品接触用)。执行标准:QB/T2174-2006(不锈钢厨具) 、GB4806.9-2016《食品安全国家标准 食品接触用金属材料及制品》。检验日期:2019年6月28日
镍(Ni)¦ ≤0.5(mg/kg) ¦ 3.13(mg/kg)
2 | SC10103191111262JD1 | 深圳市百佳华百货有限公司石岩店 | 深圳市宝安区石岩街道石岩大道西侧佳华豪苑商业群楼一层 | 065花精品餐叉 | / | W065-2/个 | 揭阳市庆展不锈钢有限公司 | 广东省揭阳市梅云何厝工业区 | / | 铬(Cr)¦ ≤2.0(mg/kg) ¦ 54.2(mg/kg) | 食品接触用金属材料及制品 | 深圳市计量质量检测研究院 | 材质:奥氏体型不锈钢
镍(Ni)¦ ≤0.5(mg/kg) ¦ 4.48(mg/kg)