## Sheet1
2015年深圳市胶粘剂产品质量监督抽查不合格产品及企业名单
序号 | 样品名称 | 受检单位名称 | 标称生产企业名称 | 标称商标 | 规格等级 型号 | 不合格项目及实测结果 |  |  | 生产日期
[6 empty] | 项目名称 | 标准值 | 实测值
1 | 皇冠特级万能胶 | 深圳市龙华新区龙华汇富涂料店 | 东莞市国喜实业有限公司 | —— | 2L/桶 型号：B | 总挥发性有机物(g/L) | ≤700 | 724 | 2015-05-14