## Sheet1
附件2
2021年深圳市塑料购物袋（非食品接触类）产品质量监督抽查发现非强制性项目不符合要求产品及企业名单
序号 | 受检单位名称 | 样品名称 | 标称商标 | 型号规格等级 | 生产日期 | （标称）生产单位名称 | 报告结论 | 不合格项目 | 备注
1 | 深圳市福田区裕和兴商行 | 塑料购物袋 | / | 340mm×（200+100）mm×0.026mm 承重:1.5kg | / | 揭阳市棉湖镇辉煌胶袋厂 | 不符合 | 落镖冲击 | /
2 | 深圳市福田区裕和兴商行 | 塑料购物袋 | / | 650mm×（410+200）mm×0.25mm 承重：5kg | / | 揭西县塔头佳旺达塑料制品厂 | 不符合 | 落镖冲击 | /
3 | 深圳市福田区裕和兴商行 | 塑料购物袋 | / | 600mm×（360+180）mm×0.25mm 承重：4kg | / | 揭西县塔头佳旺达塑料制品厂 | 不符合 | 落镖冲击 | /
4 | 深圳市福田区裕和兴商行 | 塑料购物袋 | / | 495mm×(300+150)mm×0.25mm 承重:3kg | / | 揭阳市佳旺达胶袋厂 | 不符合 | 落镖冲击 | /
5 | 深圳市新香玫肉菜市场有限公司 | 塑料购物袋 | / | 455×（275+160）×0.026mm 4kg | / | 深圳市永年环保科技有限公司 | 不符合 | 落镖冲击 | /
6 | 深圳市新香玫肉菜市场有限公司 | 塑料购物袋 | / | 600×（360+210）×0.026mm，5kg | / | 深圳市永年环保科技有限公司 | 不符合 | 落镖冲击 | /
7 | 深圳老锅底餐饮管理有限公司滇月梅林卓悦汇分店 | 滇月小锅米线打包袋 | / | 430×(250+110)×0.035 公称承重:3kg | / | 厦门鑫海诺包装材料有限公司 | 不符合 | 落镖冲击 | /
8 | 深圳市福田区得胜小吃店 | 塑料购物袋 | / | 规格:380×(180+90)×0.025mm 承重:2kg | / | 重庆市联发塑料科技股份有限公司 | 不符合 | 落镖冲击 | /
9 | 深圳市环球酒店用品有限公司 | 塑料购物袋 | / | 390mm×（240+120）mm×0.025mm，2千克 | / | 惠州市联诚塑胶制品有限公司 | 不符合 | 落镖冲击 | /
10 | 深圳市新安茂利商店 | 塑料购物袋 | / | 600×(360+180)×0.025mm 承重:3kg | / | 惠州中泰塑胶制品加工厂 | 不符合 | 落镖冲击 | /
11 | 深圳市新安茂利商店 | 塑料购物袋 | / | 360mm×(200+100)mm×0.025mm 承重:1.5kg | / | 惠州中泰塑胶制品加工厂 | 不符合 | 落镖冲击 | /
12 | 深圳市新安茂利商店 | 塑料购物袋 | / | 380mm×（240+125）mm×0.025mm 4kg | / | 深圳市宝安区西乡千和胶袋厂 | 不符合 | 落镖冲击 | /
13 | 深圳市宝安区西乡新万家旺商店 | 塑料购物袋 | / | 458×（255+125）×0.025mm 承重:5kg | / | 深圳市乐点包装制品有限公司 | 不符合 | 落镖冲击 | /
14 | 深圳市宝安区西乡鸿发包装材料行 | 塑料购物袋 | / | 230+115×410×0.025mm 承重1KG | / | 揭阳市揭东区榕兴塑胶有限公司 | 不符合 | 落镖冲击 | /
15 | 深圳市沙井共和股份合作公司共和农贸市场 | 塑料购物袋 | / | 380×(203+127)×0.025mm 承重:2kg | / | 深圳市大嘴猴包装制品有限公司 | 不符合 | 落镖冲击 | /
16 | 深圳市福商市场管理有限公司 | 塑料购物袋 | / | 305×（178+100）×0.25mm 承重：1KG | / | 深圳市东方泰富（塑料）有限公司 | 不符合 | 落镖冲击 | /
17 | 深圳市龙岗区泰伍和超市 | 塑料购物袋 | / | 559×(305+152)×0.025mm 承重:5kg | / | 深圳市优科包装制品有限公司 | 不符合 | 落镖冲击 | /
18 | 深圳市龙岗区平湖鸿庆包装行 | 塑料购物袋 | / | 432*(254+127)*0.025mm/个 承重:3kg | / | 贵州博华新材料科技有限公司 | 不符合 | 落镖冲击 | /
19 | 深圳市龙岗区平湖鸿庆包装行 | 塑料购物袋 | / | 635*(455+200)*0.025mm/个 承重:6kg | / | 贵州博华新材料科技有限公司 | 不符合 | 落镖冲击 | /
20 | 深圳市龙岗区布吉瑞福隆批发行 | 塑料购物袋 | / | 410×（230+130）×0.025mm 承重:1kg | / | 惠州市乙丰塑料厂 | 不符合 | 落镖冲击 | /
21 | 深圳市龙岗区坂田广兴胶袋厨具店 | 塑料购物袋 | / | 457×(254+127)×0.025mm 承重:3kg | / | 深圳市金恒达环保科技有限公司 | 不符合 | 落镖冲击 | /
22 | 深圳市阳光湾畔百货有限公司 | 塑料购物袋 | / | 406×(229+127)×0.025mm 承重:3kg | / | 深圳市龙岗区广泰塑胶厂 | 不符合 | 落镖冲击 | /
23 | 深圳市龙岗区布吉镇永达胶袋行 | 塑料购物袋 | / | 480×(305+150)×0.025mm 承重:5kg | / | 深圳益洋环保新材料有限公司 | 不符合 | 落镖冲击 | /
24 | 深圳市坪山新区美乐福百货店 | 塑料购物袋 | / | 340mm×(200+100)mm×0.026mm 承重:1kg | / | 深圳市乐朋源包装制品有限公司 | 不符合 | 落镖冲击 | /
25 | 深圳市坪山新区裕兴龙百货商行 | 塑料购物袋 | / | 480×（280+150）×0.025mm | / | 东莞银佳胶袋制品厂 | 不符合 | 落镖冲击 | /
26 | 深圳市坪山新区裕兴龙百货商行 | 塑料购物袋 | / | （228+128）×430×0.025mm 承重：5kg | / | 深圳市东方泰富（塑料）有限公司 | 不符合 | 落镖冲击 | /
27 | 深圳市坪山新区裕兴龙百货商行 | 塑料购物袋 | / | 432×（229+127）×0.025mm 承重：2kg | / | 东莞银佳胶袋制品厂 | 不符合 | 落镖冲击 | /
28 | 深圳市兴万和商业发展有限公司民乐兴万和购物广场 | 塑料购物袋 | / | 601×(401+200)×0.027mm 承重:7kg | / | 深圳市志翔塑胶制品有限公司 | 不符合 | 落镖冲击 | /
29 | 深圳市龙华区威菻盛副饺子店 | 塑料购物袋 | / | 480×(220+110)×0.03 承重:5kg | / | 惠州大亚湾源盛包装制品厂 | 不符合 | 落镖冲击 | /
30 | 深圳市龙华区旭华便利店 | 塑料购物袋 | / | 640×（400+200）×0.025mm 4kg | / | 惠州中泰塑胶制品加工厂 | 不符合 | 落镖冲击 | /
31 | 深圳市立丰大药房有限公司新田一分店 | 塑料购物袋 | / | 460mm×(255+130)mm×0.025mm 承重:3kg | / | 揭阳市棉湖镇辉煌胶袋厂 | 不符合 | 落镖冲击 | /